## Catálogo de calidades
INOX NAPARRA — Catálogo completo de calidades
Extraído y depurado de la base interna de 213 registros (138 calidades únicas). Fuente: Calidades_Composiciones_213_Completo.xlsx
Aceros al carbono y baja aleación
Calidad | C min-max | Si min-max | Mn min-max | P/S max | Cr min-max | Ni min-max | Mo min-max | Otros | Dureza HB | Densidad g/cm³
1.2312 | 0.35 - 0.45 | 0.30 - 0.50 | 1.40 - 1.60 | 0.030 | 1.80 - 2.00 | - | 0.15 - 0.25 | S: 0.05-0.10 | 230 | 7.85
A-216 WCB | ≤ 0.30 | ≤ 0.60 | ≤ 1.00 | 0.035 | ≤ 0.50 | ≤ 0.50 | ≤ 0.20 | Cu, V, Ax | 160 | 7.82
A-217 WC6 | 0.05 - 0.20 | 0.50 - 0.80 | 0.50 - 0.80 | 0.035 | 1.00 - 1.50 | - | 0.45 - 0.65 | - | 170 | 7.83
A-217 WC9 | 0.05 - 0.18 | ≤ 0.60 | 0.40 - 0.70 | 0.035 | 2.00 - 2.75 | - | 0.90 - 1.20 | - | 180 | 7.83
A-217 C5 | ≤ 0.20 | ≤ 0.75 | 0.40 - 0.70 | 0.035 | 4.00 - 6.50 | - | 0.45 - 0.65 | - | 185 | 7.80
A-217 C12 | ≤ 0.20 | ≤ 1.00 | 0.35 - 0.65 | 0.035 | 8.00 - 10.05 | - | 0.90 - 1.20 | - | 195 | 7.80
A-352 LCB | ≤ 0.30 | ≤ 0.60 | ≤ 1.00 | 0.035 | - | - | - | - | 160 | 7.82
A-352 LCC | ≤ 0.25 | ≤ 0.60 | 0.50 - 1.20 | 0.035 | - | - | - | - | 165 | 7.82
F-11 | 0.10 - 0.20 | 0.50 - 1.00 | 0.30 - 0.80 | 0.040 | 1.00 - 1.50 | - | 0.44 - 0.65 | - | 160 | 7.84
F-22 | 0.05 - 0.15 | ≤ 0.50 | 0.30 - 0.60 | 0.040 | 2.00 - 2.50 | - | 0.87 - 1.13 | - | 170 | 7.84
F-91 | 0.08 - 0.12 | 0.20 - 0.50 | 0.30 - 0.60 | 0.020 | 8.00 - 9.50 | ≤ 0.40 | 0.85 - 1.05 | V, Nb, N | 200 | 7.80
P-9 | ≤ 0.15 | 0.25 - 1.00 | 0.30 - 0.60 | 0.030 | 8.00 - 10.00 | - | 0.90 - 1.10 | - | 190 | 7.80
F-115 | 0.12 - 0.20 | 0.15 - 0.35 | 0.40 - 0.70 | 0.035 | - | - | - | - | 150 | 7.85
F-125 | 0.38 - 0.45 | 0.15 - 0.35 | 0.60 - 0.90 | 0.035 | 0.90 - 1.20 | - | 0.15 - 0.30 | - | 210 | 7.85
F-127 | 0.30 - 0.38 | 0.15 - 0.35 | 0.50 - 0.80 | 0.035 | 0.90 - 1.20 | 1.30 - 1.70 | 0.15 - 0.30 | - | 220 | 7.85
F-313 | 0.30 - 0.40 | 0.15 - 0.35 | 0.50 - 0.80 | 0.035 | 0.60 - 0.90 | 1.00 - 1.50 | - | - | 200 | 7.85
G-4405 | 0.38 - 0.45 | ≤ 0.40 | 0.60 - 0.90 | 0.035 | 0.90 - 1.20 | - | 0.15 - 0.30 | - | 215 | 7.85
Aceros martensíticos
Calidad | C min-max | Si min-max | Mn min-max | P/S max | Cr min-max | Ni min-max | Mo min-max | Otros | Dureza HB | Densidad g/cm³
1.4006 | 0.08 - 0.15 | ≤ 1.00 | ≤ 1.50 | 0.040 | 11.5 - 13.5 | ≤ 0.75 | - | - | 200 | 7.70
1.4021 | 0.16 - 0.25 | ≤ 1.00 | ≤ 1.50 | 0.040 | 12.0 - 14.0 | - | - | - | 230 | 7.73
1.4028 | 0.26 - 0.35 | ≤ 1.00 | ≤ 1.50 | 0.040 | 12.0 - 14.0 | - | - | - | 250 | 7.73
1.4034 | 0.43 - 0.50 | ≤ 1.00 | ≤ 1.00 | 0.040 | 12.5 - 14.5 | - | - | - | 255 | 7.73
1.4057 | 0.12 - 0.22 | ≤ 1.00 | ≤ 1.50 | 0.040 | 15.0 - 17.0 | 1.50 - 2.50 | - | - | 260 | 7.75
1.4112 | 0.85 - 0.95 | ≤ 1.00 | ≤ 1.00 | 0.040 | 17.0 - 19.0 | - | 0.90 - 1.30 | V: 0.07-0.12 | 265 | 7.70
1.4122 | 0.35 - 0.45 | ≤ 1.00 | ≤ 1.50 | 0.040 | 15.5 - 17.5 | ≤ 1.00 | 0.80 - 1.30 | - | 240 | 7.70
1.4313 | ≤ 0.05 | ≤ 0.60 | 0.50 - 1.00 | 0.030 | 12.0 - 14.0 | 3.50 - 4.50 | 0.30 - 0.70 | N: ≥0.020 | 220 | 7.75
13/4 | ≤ 0.05 | ≤ 0.60 | 0.50 - 1.00 | 0.030 | 12.0 - 14.0 | 3.5 - 4.5 | 0.3 - 0.7 | N: ≥0.02 | 225 | 7.75
17.4 PH | ≤ 0.07 | ≤ 1.00 | ≤ 1.00 | 0.040 | 15.0 - 17.5 | 3.0 - 5.0 | - | Cu: 3.0-5.0, Nb | 320 | 7.80
1.4542 | ≤ 0.07 | ≤ 1.00 | ≤ 1.00 | 0.040 | 15.0 - 17.5 | 3.0 - 5.0 | - | Cu: 3.0-5.0, Nb: 0.15-0.45 | 320 | 7.80
X12Cr13 | 0.08 - 0.15 | ≤ 1.00 | ≤ 1.50 | 0.040 | 11.5 - 13.5 | ≤ 0.75 | - | - | 200 | 7.70
X12CRS13 | 0.08 - 0.15 | ≤ 1.00 | ≤ 1.50 | 0.040 | 11.5 - 13.5 | - | - | S: 0.15-0.35 | 210 | 7.70
X20Cr13 | 0.16 - 0.25 | ≤ 1.00 | ≤ 1.50 | 0.040 | 12.0 - 14.0 | - | - | - | 230 | 7.73
X30Cr13 | 0.26 - 0.35 | ≤ 1.00 | ≤ 1.50 | 0.040 | 12.0 - 14.0 | - | - | - | 250 | 7.73
X2CRS13 | ≤ 0.03 | ≤ 1.00 | ≤ 1.50 | 0.040 | 12.0 - 14.0 | - | - | - | 180 | 7.70
Z12C13 | 0.08 - 0.15 | ≤ 1.00 | ≤ 1.50 | 0.040 | 11.5 - 13.5 | - | - | - | 200 | 7.70
Z20C13 | 0.16 - 0.25 | ≤ 1.00 | ≤ 1.50 | 0.040 | 12.0 - 14.0 | - | - | - | 230 | 7.73
F-6A | ≤ 0.15 | ≤ 1.00 | ≤ 1.00 | 0.040 | 11.5 - 13.5 | ≤ 0.50 | - | - | 200 | 7.70
A-487 CA6NM | ≤ 0.06 | ≤ 1.00 | 0.50 - 1.00 | 0.035 | 11.5 - 14.0 | 3.5 - 4.5 | 0.4 - 1.0 | - | 230 | 7.75
Aceros ferríticos
Calidad | C min-max | Si min-max | Mn min-max | P/S max | Cr min-max | Ni min-max | Mo min-max | Otros | Dureza HB | Densidad g/cm³
17% | ≤ 0.12 | ≤ 1.00 | ≤ 1.00 | 0.040 | 16.0 - 18.0 | - | - | - | 160 | 7.70
1.4509 | ≤ 0.03 | ≤ 1.00 | ≤ 1.00 | 0.040 | 17.5 - 18.5 | - | - | Ti: 0.1-0.6, Nb: 0.3-0.9 | 165 | 7.70
Aceros inoxidables austeníticos
Calidad | C min-max | Si min-max | Mn min-max | P/S max | Cr min-max | Ni min-max | Mo min-max | Otros | Dureza HB | Densidad g/cm³
1.4301 | ≤ 0.07 | ≤ 1.00 | ≤ 2.00 | 0.045 | 17.5 - 19.5 | 8.0 - 10.5 | - | - | 180 | 7.90
1.4305 | ≤ 0.15 | ≤ 1.00 | ≤ 2.00 | 0.045 | 17.0 - 19.0 | 8.0 - 10.0 | - | S: 0.15-0.35 | 190 | 7.90
1.4306 | ≤ 0.03 | ≤ 1.00 | ≤ 2.00 | 0.045 | 18.0 - 20.0 | 10.0 - 12.0 | - | - | 175 | 7.90
1.4307 | ≤ 0.03 | ≤ 1.00 | ≤ 2.00 | 0.045 | 17.5 - 19.5 | 8.0 - 10.5 | - | - | 175 | 7.90
1.4401 | ≤ 0.07 | ≤ 1.00 | ≤ 2.00 | 0.045 | 16.5 - 18.5 | 10.0 - 13.0 | 2.00 - 2.50 | - | 185 | 8.00
1.4404 | ≤ 0.03 | ≤ 1.00 | ≤ 2.00 | 0.045 | 16.5 - 18.5 | 10.0 - 13.0 | 2.00 - 2.50 | - | 180 | 8.00
1.4408 | ≤ 0.07 | ≤ 1.50 | ≤ 1.50 | 0.040 | 18.0 - 20.0 | 9.0 - 11.5 | 2.00 - 3.00 | - | 190 | 8.00
1.4435 | ≤ 0.03 | ≤ 1.00 | ≤ 2.00 | 0.045 | 17.0 - 19.0 | 12.5 - 15.0 | 2.50 - 3.00 | - | 180 | 8.00
1.4541 | ≤ 0.08 | ≤ 1.00 | ≤ 2.00 | 0.045 | 17.0 - 19.0 | 9.0 - 12.0 | - | Ti: 5xC hasta 0.70 | 180 | 7.90
1.4552 | ≤ 0.08 | ≤ 1.00 | ≤ 1.50 | 0.040 | 18.0 - 20.0 | 9.0 - 11.0 | - | Nb: 8xC hasta 1.0 | 190 | 7.90
1.4569 | ≤ 0.03 | ≤ 1.00 | 4.00 - 6.00 | 0.040 | 21.0 - 23.0 | 8.5 - 10.5 | - | N: 0.30-0.40 | 210 | 7.85
1.4571 | ≤ 0.08 | ≤ 1.00 | ≤ 2.00 | 0.045 | 16.5 - 18.5 | 10.5 - 13.5 | 2.00 - 2.50 | Ti: 5xC hasta 0.70 | 185 | 8.00
1.4581 | ≤ 0.07 | ≤ 1.00 | ≤ 1.50 | 0.040 | 18.0 - 20.0 | 10.5 - 12.5 | 2.00 - 2.50 | Nb: 8xC | 195 | 8.00
17/12 | ≤ 0.08 | ≤ 1.00 | ≤ 2.00 | 0.045 | 17.0 - 19.0 | 11.0 - 13.0 | - | - | 180 | 7.90
17/12/2 | ≤ 0.08 | ≤ 1.00 | ≤ 2.00 | 0.045 | 16.5 - 18.5 | 10.5 - 13.5 | 2.0 - 2.5 | - | 185 | 8.00
18/10 | ≤ 0.08 | ≤ 1.00 | ≤ 2.00 | 0.045 | 18.0 - 20.0 | 8.0 - 10.5 | - | - | 180 | 7.90
253 MA | 0.05 - 0.10 | 1.40 - 2.00 | ≤ 0.80 | 0.040 | 20.0 - 22.0 | 10.0 - 12.0 | - | N, Ce (Tierras Raras) | 210 | 7.80
A-351 CF8 | ≤ 0.08 | ≤ 2.00 | ≤ 1.50 | 0.040 | 18.0 - 21.0 | 8.0 - 11.0 | - | - | 170 | 7.80
A-351 CF8M | ≤ 0.08 | ≤ 1.50 | ≤ 1.50 | 0.040 | 18.0 - 21.0 | 9.0 - 12.0 | 2.0 - 3.0 | - | 180 | 7.85
A-351 CF3 | ≤ 0.03 | ≤ 2.00 | ≤ 1.50 | 0.040 | 17.0 - 21.0 | 8.0 - 12.0 | - | - | 165 | 7.80
A-351 CF3M | ≤ 0.03 | ≤ 1.50 | ≤ 1.50 | 0.040 | 17.0 - 21.0 | 9.0 - 13.0 | 2.0 - 3.0 | - | 175 | 7.85
F-304 | ≤ 0.08 | ≤ 1.00 | ≤ 2.00 | 0.045 | 18.0 - 20.0 | 8.0 - 10.5 | - | - | 180 | 7.90
F-304L | ≤ 0.03 | ≤ 1.00 | ≤ 2.00 | 0.045 | 18.0 - 20.0 | 8.0 - 12.0 | - | - | 175 | 7.90
F-316 | ≤ 0.08 | ≤ 1.00 | ≤ 2.00 | 0.045 | 16.0 - 18.0 | 10.0 - 14.0 | 2.00 - 3.00 | - | 185 | 8.00
F-316L | ≤ 0.03 | ≤ 1.00 | ≤ 2.00 | 0.045 | 16.0 - 18.0 | 10.0 - 14.0 | 2.00 - 3.00 | - | 180 | 8.00
F-316 L +Mo | ≤ 0.03 | ≤ 1.00 | ≤ 2.00 | 0.045 | 16.5 - 18.5 | 11.0 - 14.0 | 2.50 - 3.00 | - | 185 | 8.00
F-316 LN | ≤ 0.03 | ≤ 1.00 | ≤ 2.00 | 0.045 | 16.0 - 18.0 | 10.0 - 14.0 | 2.00 - 3.00 | N: 0.10-0.16 | 190 | 8.00
F-321 | ≤ 0.08 | ≤ 1.00 | ≤ 2.00 | 0.045 | 17.0 - 19.0 | 9.0 - 12.0 | - | Ti: 5xC hasta 0.70 | 180 | 7.90
F-347 | ≤ 0.08 | ≤ 1.00 | ≤ 2.00 | 0.045 | 17.0 - 19.0 | 9.0 - 13.0 | - | Nb: 10xC hasta 1.0 | 185 | 7.90
S31700 | ≤ 0.08 | ≤ 1.00 | ≤ 2.00 | 0.045 | 18.0 - 20.0 | 11.0 - 15.0 | 3.0 - 4.0 | - | 185 | 8.00
X5CRNI-18-10 | ≤ 0.07 | ≤ 1.00 | ≤ 2.00 | 0.045 | 17.5 - 19.5 | 8.0 - 10.5 | - | - | 180 | 7.90
Z2CND 17-12 | ≤ 0.03 | ≤ 1.00 | ≤ 2.00 | 0.045 | 16.5 - 18.5 | 10.5 - 13.5 | 2.0 - 2.5 | - | 180 | 8.00
Superausteníticos
Calidad | C min-max | Si min-max | Mn min-max | P/S max | Cr min-max | Ni min-max | Mo min-max | Otros | Dureza HB | Densidad g/cm³
A-351 CN7M | ≤ 0.07 | ≤ 1.50 | ≤ 1.50 | 0.040 | 19.0 - 22.0 | 27.5 - 30.5 | 2.0 - 3.0 | Cu: 3.0-4.0, Nb | 160 | 8.00
UNS08926 | ≤ 0.02 | ≤ 0.50 | ≤ 2.00 | 0.030 | 19.0 - 21.0 | 24.0 - 26.0 | 6.0 - 7.0 | N: 0.15-0.25, Cu | 180 | 8.10
UNSN08367 | ≤ 0.03 | ≤ 1.00 | ≤ 2.00 | 0.040 | 20.0 - 22.0 | 23.5 - 25.5 | 6.0 - 7.0 | N: 0.18-0.25 | 180 | 8.10
NITRONIC 50 | ≤ 0.06 | ≤ 1.00 | 4.00 - 6.00 | 0.030 | 20.5 - 23.5 | 11.5 - 13.5 | 1.5 - 3.0 | N, V, Nb | 240 | 7.88
NITRONIC 60 | ≤ 0.10 | 3.50 - 4.50 | 7.00 - 9.00 | 0.030 | 16.0 - 18.0 | 8.0 - 9.0 | - | N: 0.08-0.18 | 210 | 7.62
XM-19 | ≤ 0.06 | ≤ 1.00 | 4.00 - 6.00 | 0.030 | 20.5 - 23.5 | 11.5 - 13.5 | 1.5 - 3.0 | N, V, Nb | 240 | 7.88
Duplex y superduplex
Calidad | C min-max | Si min-max | Mn min-max | P/S max | Cr min-max | Ni min-max | Mo min-max | Otros | Dureza HB | Densidad g/cm³
1.4410 | ≤ 0.03 | ≤ 1.00 | ≤ 2.00 | 0.035 | 24.0 - 26.0 | 6.0 - 8.0 | 3.00 - 5.00 | N: 0.24-0.32 | 250 | 7.80
1.4462 | ≤ 0.03 | ≤ 1.00 | ≤ 2.00 | 0.035 | 21.0 - 23.0 | 4.5 - 6.5 | 2.50 - 3.50 | N: 0.14-0.20 | 230 | 7.80
1.4462+N | ≤ 0.03 | ≤ 1.00 | ≤ 2.00 | 0.035 | 22.0 - 23.0 | 5.0 - 6.5 | 3.00 - 3.50 | N: 0.18-0.22 | 235 | 7.80
1.4468 | ≤ 0.03 | ≤ 1.00 | ≤ 1.50 | 0.040 | 22.0 - 24.0 | 4.0 - 6.0 | 2.00 - 3.00 | N: 0.12-0.20 | 240 | 7.80
1.4470 | ≤ 0.03 | ≤ 1.00 | ≤ 2.00 | 0.035 | 21.0 - 23.0 | 4.5 - 6.5 | 2.50 - 3.50 | N: 0.12-0.20 | 230 | 7.80
1.4501 | ≤ 0.03 | ≤ 1.00 | ≤ 1.00 | 0.035 | 24.0 - 26.0 | 6.0 - 8.0 | 3.00 - 4.00 | W: 0.5-1.0, Cu: 0.5-1.0 | 260 | 7.80
A-890 Gr1B | ≤ 0.04 | ≤ 1.00 | ≤ 1.00 | 0.040 | 24.5 - 26.5 | 4.7 - 6.0 | 1.7 - 2.3 | Cu: 2.7-3.3 | 235 | 7.80
A-890 1A | ≤ 0.04 | ≤ 1.00 | ≤ 1.00 | 0.040 | 24.5 - 26.5 | 4.5 - 6.0 | 1.7 - 2.3 | Cu: 2.7-3.3, N | 235 | 7.80
A-890 3A | ≤ 0.06 | ≤ 1.00 | ≤ 1.00 | 0.040 | 24.0 - 27.0 | 4.0 - 6.0 | 1.7 - 2.5 | N: 0.15-0.25 | 240 | 7.80
A-890 4A | ≤ 0.03 | ≤ 1.00 | ≤ 1.50 | 0.040 | 21.0 - 23.5 | 4.5 - 6.5 | 2.5 - 3.5 | N: 0.10-0.30 | 230 | 7.80
A-890 5A | ≤ 0.03 | ≤ 1.00 | ≤ 1.50 | 0.040 | 24.0 - 26.0 | 6.0 - 8.0 | 4.0 - 5.0 | N: 0.10-0.30 | 250 | 7.80
A-890 6A | ≤ 0.03 | ≤ 1.00 | ≤ 1.00 | 0.040 | 24.0 - 26.0 | 7.0 - 8.5 | 3.0 - 4.5 | N, W, Cu | 260 | 7.80
J92205 | ≤ 0.03 | ≤ 1.00 | ≤ 2.00 | 0.030 | 21.0 - 23.0 | 4.5 - 6.5 | 2.5 - 3.5 | N: 0.14-0.20 | 230 | 7.80
S31803 | ≤ 0.03 | ≤ 1.00 | ≤ 2.00 | 0.030 | 21.0 - 23.0 | 4.5 - 6.5 | 2.5 - 3.5 | N: 0.08-0.20 | 230 | 7.80
S32205 | ≤ 0.03 | ≤ 1.00 | ≤ 2.00 | 0.030 | 22.0 - 23.0 | 4.5 - 6.5 | 3.0 - 3.5 | N: 0.14-0.20 | 230 | 7.80
S32550 | ≤ 0.04 | ≤ 1.00 | ≤ 1.50 | 0.040 | 24.0 - 27.0 | 4.5 - 6.5 | 2.9 - 3.9 | Cu: 1.50-2.50, N | 250 | 7.80
S32750 | ≤ 0.03 | ≤ 1.00 | ≤ 1.20 | 0.035 | 24.0 - 26.0 | 6.0 - 8.0 | 3.0 - 5.0 | N: 0.24-0.32 | 250 | 7.80
S32760 | ≤ 0.03 | ≤ 1.00 | ≤ 1.00 | 0.030 | 24.0 - 26.0 | 6.0 - 8.0 | 3.0 - 4.0 | N, W, Cu | 260 | 7.80
F-51 | ≤ 0.03 | ≤ 1.00 | ≤ 2.00 | 0.035 | 21.0 - 23.0 | 4.5 - 6.5 | 2.5 - 3.5 | N: 0.14-0.20 | 230 | 7.80
F-53 | ≤ 0.03 | ≤ 1.00 | ≤ 1.20 | 0.035 | 24.0 - 26.0 | 6.0 - 8.0 | 3.0 - 5.0 | N: 0.24-0.32, Cu | 250 | 7.80
F-55 | ≤ 0.03 | ≤ 1.00 | ≤ 1.20 | 0.035 | 24.0 - 26.0 | 6.0 - 8.0 | 3.0 - 4.0 | N, W, Cu | 260 | 7.80
F-60 | ≤ 0.03 | ≤ 1.00 | ≤ 2.00 | 0.035 | 22.0 - 23.0 | 4.5 - 6.5 | 3.0 - 3.5 | N: 0.14-0.20 | 235 | 7.80
F-62 | ≤ 0.03 | ≤ 1.00 | ≤ 1.00 | 0.030 | 24.0 - 26.0 | 7.0 - 8.5 | 3.5 - 4.5 | N, W, Cu | 260 | 7.80
URANUS 52N | ≤ 0.03 | ≤ 1.00 | ≤ 2.00 | 0.035 | 24.5 - 26.5 | 6.0 - 8.0 | 3.5 - 4.5 | N: 0.20-0.30, Cu | 255 | 7.80
Aceros refractarios (alta temperatura)
Calidad | C min-max | Si min-max | Mn min-max | P/S max | Cr min-max | Ni min-max | Mo min-max | Otros | Dureza HB | Densidad g/cm³
1.4828 | ≤ 0.20 | 1.50 - 2.50 | ≤ 2.00 | 0.045 | 19.0 - 21.0 | 11.0 - 13.0 | - | - | 190 | 7.90
1.4841 | ≤ 0.20 | 1.50 - 2.50 | ≤ 2.00 | 0.045 | 24.0 - 26.0 | 19.0 - 22.0 | - | - | 200 | 7.90
1.4845 | ≤ 0.08 | ≤ 0.75 | ≤ 2.00 | 0.045 | 24.0 - 26.0 | 19.0 - 22.0 | - | - | 190 | 7.90
1.4848 | 0.35 - 0.45 | 1.00 - 2.50 | ≤ 1.50 | 0.040 | 24.0 - 26.0 | 19.0 - 21.0 | - | - | 210 | 7.80
1.4849 | 0.35 - 0.45 | 1.00 - 2.50 | ≤ 1.50 | 0.040 | 23.0 - 25.0 | 23.0 - 25.0 | - | Nb: 1.0-1.8 | 215 | 7.80
1.4852 | 0.35 - 0.45 | 1.00 - 2.50 | ≤ 1.50 | 0.040 | 25.0 - 27.0 | 34.0 - 37.0 | - | Nb: 1.0-2.0 | 220 | 7.80
1.4855 | 0.25 - 0.35 | 1.00 - 2.50 | ≤ 1.50 | 0.040 | 23.0 - 25.0 | 23.0 - 25.0 | - | N: 0.10-0.20 | 210 | 7.80
1.4857 | 0.35 - 0.45 | 1.00 - 2.50 | ≤ 2.00 | 0.040 | 24.0 - 26.0 | 34.0 - 37.0 | - | - | 220 | 7.80
1.4865 | 0.35 - 0.45 | 1.00 - 2.50 | ≤ 2.00 | 0.040 | 17.0 - 19.0 | 37.0 - 40.0 | - | - | 220 | 7.85
2.4879 | 0.40 - 0.50 | 0.50 - 1.50 | ≤ 1.00 | 0.030 | 27.0 - 29.0 | 47.0 - 52.0 | - | W: 4.5-5.5 | 230 | 8.10
25/12 | ≤ 0.15 | ≤ 1.00 | ≤ 2.00 | 0.045 | 22.0 - 24.0 | 12.0 - 15.0 | - | - | 190 | 7.90
25/20 | ≤ 0.15 | ≤ 1.50 | ≤ 2.00 | 0.045 | 24.0 - 26.0 | 19.0 - 22.0 | - | - | 200 | 7.90
25/35 | 0.35 - 0.45 | 1.00 - 2.50 | ≤ 2.00 | 0.040 | 24.0 - 26.0 | 34.0 - 37.0 | - | - | 220 | 7.80
25/35/5 | 0.35 - 0.45 | 1.00 - 2.50 | ≤ 2.00 | 0.040 | 24.0 - 26.0 | 34.0 - 37.0 | - | W: 4.5-5.5 | 225 | 7.85
25/35 NB | 0.35 - 0.45 | 1.00 - 2.50 | ≤ 1.50 | 0.040 | 24.0 - 26.0 | 34.0 - 37.0 | - | Nb: 1.0-2.0 | 220 | 7.80
26-35NB | 0.35 - 0.45 | 1.00 - 2.50 | ≤ 1.50 | 0.040 | 25.0 - 27.0 | 34.0 - 37.0 | - | Nb: 1.0-2.0 | 220 | 7.80
28/48/5 | 0.40 - 0.50 | 0.50 - 1.50 | ≤ 1.00 | 0.030 | 27.0 - 29.0 | 47.0 - 52.0 | - | W: 4.5-5.5 | 230 | 8.10
50/50 | ≤ 0.10 | ≤ 0.50 | ≤ 1.00 | 0.020 | 48.0 - 52.0 | Base | - | - | 210 | 8.20
IR89-1 | 0.30 - 0.45 | 1.00 - 2.00 | ≤ 1.50 | 0.030 | 24.0 - 27.0 | 34.0 - 38.0 | - | Microaleado | 220 | 7.85
Fundición dúctil (nodular)
Calidad | C min-max | Si min-max | Mn min-max | P/S max | Cr min-max | Ni min-max | Mo min-max | Otros | Dureza HB | Densidad g/cm³
GGG40 | 3.50 - 3.85 | 2.30 - 2.70 | 0.10 - 0.30 | 0.020 | - | - | - | Mg nodularizado | 140 | 7.10
GGG50 | 3.40 - 3.85 | 2.30 - 2.80 | 0.15 - 0.45 | 0.020 | - | - | - | Mg nodularizado | 180 | 7.10
GGG60 | 3.40 - 3.80 | 2.20 - 2.70 | 0.20 - 0.60 | 0.020 | - | - | - | Mg nodularizado | 210 | 7.10
GGG70 | 3.40 - 3.75 | 2.20 - 2.60 | 0.20 - 0.70 | 0.020 | - | - | - | Mg nodularizado | 240 | 7.20
GGG80 | 3.30 - 3.70 | 2.10 - 2.50 | 0.20 - 0.80 | 0.020 | - | - | - | Mg nodularizado | 270 | 7.20
Fundiciones especiales de níquel (Ni-resist)
Calidad | C min-max | Si min-max | Mn min-max | P/S max | Cr min-max | Ni min-max | Mo min-max | Otros | Dureza HB | Densidad g/cm³
Ni19% | 2.00 - 3.00 | 1.50 - 3.00 | 0.50 - 1.50 | 0.030 | 1.50 - 3.00 | 18.0 - 22.0 | - | Cr de alta resistencia | 160 | 7.40
Ni Resist TP2B | ≤ 3.00 | 1.50 - 3.00 | 0.50 - 1.50 | 0.030 | 1.50 - 2.50 | 18.0 - 22.0 | - | Cu: 5.5-7.5 | 150 | 7.40
PLEUCO | 2.50 - 3.50 | 1.50 - 2.50 | 0.40 - 1.00 | 0.040 | 1.00 - 2.00 | 34.0 - 38.0 | - | Aleación de ingeniería | 190 | 7.50
36 NiRes | ≤ 2.40 | 1.00 - 2.00 | 0.50 - 1.00 | 0.020 | ≤ 0.50 | 34.0 - 37.0 | - | Fundición de baja expansión | 140 | 7.40
Superaleaciones base níquel y cobre
Calidad | C min-max | Si min-max | Mn min-max | P/S max | Cr min-max | Ni min-max | Mo min-max | Otros | Dureza HB | Densidad g/cm³
HASTELLOY | ≤ 0.01 | ≤ 0.08 | ≤ 1.00 | 0.020 | 14.5 - 16.5 | Base | 15.0 - 17.0 | W: 3.0-4.5, Fe: 5.0 | 210 | 8.90
INCO 718 | ≤ 0.08 | ≤ 0.35 | ≤ 0.35 | 0.015 | 17.0 - 21.0 | 50.0 - 55.0 | 2.8 - 3.3 | Nb, Ti, Al | 340 | 8.20
INCO 825 | ≤ 0.05 | ≤ 0.50 | ≤ 1.00 | 0.020 | 19.5 - 23.5 | 38.0 - 46.0 | 2.5 - 3.5 | Cu: 1.5-3.0, Ti | 200 | 8.14
INCO 825+Nb | ≤ 0.05 | ≤ 0.50 | ≤ 1.00 | 0.020 | 19.5 - 23.5 | 38.0 - 46.0 | 2.5 - 3.5 | Nb: 0.5-1.2, Cu, Ti | 210 | 8.15
INCO 625 (CW6MC) | ≤ 0.06 | ≤ 1 | ≤ 1.00 | 0.040/0.015 | 20 - 23 | 56.0 - 61.0 | 8.0 - 10.0 | Nb + Ta: 3.15 - 4.15 ¦ Fe: ≤ 5.0 | 200 | 8.44
MONEL M-400 | ≤ 0.30 | ≤ 0.50 | ≤ 2.00 | 0.020 | - | 63.0 - 70.0 | - | Cu: 28.0-34.0, Fe | 150 | 8.80
MONEL K-500 | ≤ 0.25 | ≤ 0.50 | ≤ 1.50 | 0.020 | - | 63.0 - 70.0 | - | Cu: 27-33, Al, Ti | 260 | 8.44
Recargues duros (base cobalto)
Calidad | C min-max | Si min-max | Mn min-max | P/S max | Cr min-max | Ni min-max | Mo min-max | Otros | Dureza HB | Densidad g/cm³
Stellite 6 | 0.90 - 1.40 | ≤ 2.00 | ≤ 1.00 | 0.020 | 27.0 - 31.0 | ≤ 3.00 | ≤ 1.50 | Co Base, W: 3.5-5.5 | 380 | 8.40
Stellite 12 | 1.20 - 1.70 | ≤ 2.00 | ≤ 1.00 | 0.020 | 28.0 - 32.0 | ≤ 3.00 | ≤ 1.50 | Co Base, W: 7.0-9.5 | 410 | 8.50